## Sheet1
すべり系と座標変換 | [13 empty] | 極点図 | [9 empty] | すべり速度と速度勾配 | [9 empty] | 塑性ひずみ速度と塑性スピン
|  | ミラー指数 | [5 empty] | すべり面法線m, すべり方向sの結晶座標の成分 | [5 empty] | m3/¦m3¦よりm3の正負を判断．m3/¦m3¦＊a1^hatなどとして正の極点を得る． | [9 empty] | 材料座標＝固定座標とする． | [9 empty] | 材料座標＝固定座標とする．
|  | すべり面 |  |  | すべり方向 |  |  | m＝m^bar_i * e^bar_i, s＝s^bar_i * e^bar_i, | [6 empty] | 極点図 | [8 empty] | No. | Notation | m1 | m2 | m3 | s1 | s2 | s3 |  |  | No. | p11 | p22 | p33 | p12 | p23 | p31 | Ω1 | Ω2 | Ω3
No. | Notation | h | k | l | u | v | w | m1^bar | m2^bar | m3^bar | s1^bar | s2^bar | s3^bar | 面 | m3/¦m3¦ | a1^hat | a2^hat | a3^hat | phi' | phi | r | X | Y | 1 | B4 | 0 | 0 | 0 | 0 | 0 | 0 |  |  | 1
1 | B4 | 1 | 1 | -1 | 1 | 0 | 1 | [6 empty] | B | #DIV/0! | [8 empty] | 2 | B5 | 0 | 0 | 0 | 0 | 0 | 0 |  |  | 2
2 | B5 | 1 | 1 | -1 | 0 | 1 | 1 | [6 empty] | C | #DIV/0! | [8 empty] | 3 | B2 | 0 | 0 | 0 | 0 | 0 | 0 |  |  | 3
3 | B2 | 1 | 1 | -1 | 1 | -1 | 0 | [6 empty] | D | #DIV/0! | [8 empty] | 4 | C1 | 0 | 0 | 0 | 0 | 0 | 0 |  |  | 4
4 | C1 | 1 | -1 | 1 | 1 | 1 | 0 | [6 empty] | A | #DIV/0! | [8 empty] | 5 | C5 | 0 | 0 | 0 | 0 | 0 | 0 |  |  | 5
5 | C5 | 1 | -1 | 1 | 0 | 1 | 1 | [16 empty] | 6 | C3 | 0 | 0 | 0 | 0 | 0 | 0 |  |  | 6
6 | C3 | 1 | -1 | 1 | 1 | 0 | -1 | [16 empty] | 7 | D4 | 0 | 0 | 0 | 0 | 0 | 0 |  |  | 7
7 | D4 | 1 | -1 | -1 | 1 | 0 | 1 | [6 empty] | 半径2の円 | [9 empty] | 8 | D1 | 0 | 0 | 0 | 0 | 0 | 0 |  |  | 8
8 | D1 | 1 | -1 | -1 | 1 | 1 | 0 | [6 empty] | 角度 | X | Y | [7 empty] | 9 | D6 | 0 | 0 | 0 | 0 | 0 | 0 |  |  | 9
9 | D6 | 1 | -1 | -1 | 0 | 1 | -1 | [6 empty] | 0 | 2 | 0 | [7 empty] | 10 | A3 | 0 | 0 | 0 | 0 | 0 | 0 |  |  | 10
10 | A3 | 1 | 1 | 1 | 1 | 0 | -1 | [6 empty] | 10 | 1.969616 | 0.3472964 | [7 empty] | 11 | A6 | 0 | 0 | 0 | 0 | 0 | 0 |  |  | 11
11 | A6 | 1 | 1 | 1 | 0 | -1 | 1 | [6 empty] | 20 | 1.879385 | 0.6840403 | [7 empty] | 12 | A2 | 0 | 0 | 0 | 0 | 0 | 0 |  |  | 12
12 | A2 | 1 | 1 | 1 | 1 | -1 | 0 | [6 empty] | 30 | 1.732051 | 1
[14 empty] | 40 | 1.532089 | 1.285575 | [17 empty] | 塑性ひずみ速度 D^p_ij
|  | 結晶方位をEuler角で定義 | [11 empty] | 50 | 1.285575 | 1.532089 | [9 empty] | m= | 0.01 | [6 empty] | すべり系ごと
|  |  | [deg] | [rad] | [9 empty] | 60 | 1 | 1.732051 | [9 empty] | γ0^dot | 0.001 | [6 empty] | No. | Dp_11 | Dp_22 | Dp_33 | Dp_12 | Dp_23 | Dp_32
|  | phi1 | 50 | 0.8726646 | [9 empty] | 70 | 0.6840403 | 1.879385 | [9 empty] | g | 10 | [6 empty] | 1
|  | phi | 65 | 1.134464 | [9 empty] | 80 | 0.3472964 | 1.969616 | [7 empty] | No. | Notation | tau | γ^dot | [6 empty] | 2
|  | phi2 | 64 | 1.117011 | [9 empty] | 90 | 1.225148e-16 | 2 | [7 empty] | 1 | B4 | 0 | [7 empty] | 3
[8 empty] | s, mの材料座標系に関する成分 | [5 empty] | 100 | -0.3472964 | 1.969616 | [7 empty] | 2 | B5 | 0 | [7 empty] | 4
|  | Euler角による座標変換行列 | [5 empty] | （結晶座標→材料座標への変換なので，逆変換） | [5 empty] | 110 | -0.6840403 | 1.879385 | [7 empty] | 3 | B2 | 0 | [7 empty] | 5
|  | [P] | （材料座標→結晶座標） |  |  | No. | Notation | m1 | m2 | m3 | s1 | s2 | s3 | 120 | -1 | 1.732051 | [7 empty] | 4 | C1 | 0 | [7 empty] | 6
[6 empty] | 1 | B4 | [6 empty] | 130 | -1.285575 | 1.532089 | [7 empty] | 5 | C5 | 0 | [7 empty] | 7
[6 empty] | 2 | B5 | [6 empty] | 140 | -1.532089 | 1.285575 | [7 empty] | 6 | C3 | 0 | [7 empty] | 8
[6 empty] | 3 | B2 | [6 empty] | 150 | -1.732051 | 1 | [7 empty] | 7 | D4 | 0 | [7 empty] | 9
[6 empty] | 4 | C1 | [6 empty] | 160 | -1.879385 | 0.6840403 | [7 empty] | 8 | D1 | 0 | [7 empty] | 10
[6 empty] | 5 | C5 | [6 empty] | 170 | -1.969616 | 0.3472964 | [7 empty] | 9 | D6 | 0 | [7 empty] | 11
[6 empty] | 6 | C3 | [6 empty] | 180 | -2 | 2.450297e-16 | [7 empty] | 10 | A3 | 0 | [7 empty] | 12
[6 empty] | 7 | D4 | [6 empty] | 190 | -1.969616 | -0.3472964 | [7 empty] | 11 | A6 | 0
[6 empty] | 8 | D1 | [6 empty] | 200 | -1.879385 | -0.6840403 | [7 empty] | 12 | A2 | 0 | [7 empty] | 総和
[6 empty] | 9 | D6 | [6 empty] | 210 | -1.732051 | -1 | [17 empty] | Dp
[6 empty] | 10 | A3 | [6 empty] | 220 | -1.532089 | -1.285575 | [7 empty] | 塑性速度勾配 L^p_ij=γ^dot(s_i*m_j)
[6 empty] | 11 | A6 | [6 empty] | 230 | -1.285575 | -1.532089 | [7 empty] | すべり系ごと | [9 empty] | 塑性スピン W^p_ij
[6 empty] | 12 | A2 | [6 empty] | 240 | -1 | -1.732051 | [7 empty] | No. | 11 | 22 | 33 | 12 | 21 | 23 | 32 | 31 | 13 | すべり系ごと
[14 empty] | 250 | -0.6840403 | -1.879385 | [7 empty] | 1 | [9 empty] | No. | Wp_11 | Wp_22 | Wp_33 | Wp_12 | Wp_23 | Wp_32
分解せん断応力 | [13 empty] | 260 | -0.3472964 | -1.969616 | [7 empty] | 2 | [9 empty] | 1
|  | 応力テンソル | [5 empty] | 分解せん断応力 | [5 empty] | 270 | -3.675445e-16 | -2 | [7 empty] | 3 | [9 empty] | 2
|  | σij |  |  |  | No. | Notation | tau | [5 empty] | 280 | 0.3472964 | -1.969616 | [7 empty] | 4 | [9 empty] | 3
|  | 1 | 0 | 0 |  | 1 | B4 | [6 empty] | 290 | 0.6840403 | -1.879385 | [7 empty] | 5 | [9 empty] | 4
|  | 0 | 0 | 0 |  | 2 | B5 | [6 empty] | 300 | 1 | -1.732051 | [7 empty] | 6 | [9 empty] | 5
|  | 0 | 0 | 0 |  | 3 | B2 | [6 empty] | 310 | 1.285575 | -1.532089 | [7 empty] | 7 | [9 empty] | 6
[6 empty] | 4 | C1 | [6 empty] | 320 | 1.532089 | -1.285575 | [7 empty] | 8 | [9 empty] | 7
[6 empty] | 5 | C5 | [6 empty] | 330 | 1.732051 | -1 | [7 empty] | 9 | [9 empty] | 8
[6 empty] | 6 | C3 | [6 empty] | 340 | 1.879385 | -0.6840403 | [7 empty] | 10 | [9 empty] | 9
[6 empty] | 7 | D4 | [6 empty] | 350 | 1.969616 | -0.3472964 | [7 empty] | 11 | [9 empty] | 10
[6 empty] | 8 | D1 | [6 empty] | 360 | 2 | -4.900594e-16 | [7 empty] | 12 | [9 empty] | 11
[6 empty] | 9 | D6 | [26 empty] | 12
[6 empty] | 10 | A3 | [16 empty] | 総和
[6 empty] | 11 | A6 | [16 empty] | L^p_ij | [9 empty] | 総和
[6 empty] | 12 | A2 | [26 empty] | Wp